## head
Benodigde laagdikte van de opschuimende coating op buiskolommen | [8 empty] | ronde buis
rechthoekige buis
Berekening laagdikte als functie van profielfactor en kritieke staaltemperatuur.
Invoervelden zijn in blauw weergegeven.
Invoer
kies profiel: |  | ronde buis
wanddikte buis [mm] |  |  | 5
profielfactor, Am/V = |  |  | 200 | m-1
kritieke staaltemperatuur, qa;cr = |  |  | 500 | °C
Resultaat
benodigde droge laagdikte opschuimende coating voor 60 minuten: | [6 empty] | 2.571 | mm
Voorbeeldtabellen
Benodigde droge laagdikte (mm) opschuimende coating (4-zijdig) voor 60 minuten brandwerendheid bij een ronde buis (schema 4d).
Buiskolommen
Buis met wanddikte [mm] | Am/V | Kritieke staaltemperatuur qcr
| [m-1] | 400 °C | 450 °C | 500 °C | 550 °C | 600 °C | 650 °C | 700 °C
5 | 200 | 3.079 | 2.845 | 2.571 | 2.159 | 1.891 | 1.635 | 1.239
5.6 | 179 | 2.8593 | 2.6223 | 2.3333 | 1.903 | 1.6521 | 1.4059 | 1.028
6 | 167 | 2.737 | 2.4993 | 2.2 | 1.7613 | 1.52 | 1.2793 | 0.91133
6.3 | 159 | 2.6559 | 2.4168 | 2.1037 | 1.6669 | 1.4318 | 1.1944 | 0.83343
7.1 | 141 | 2.4717 | 2.2317 | 1.8462 | 1.4541 | 1.2324 | 1.003 | 0.65728
8 | 125 | 2.3095 | 2.0155 | 1.617 | 1.2655 | 1.0565 | 0.8295 | 0.5205
10 | 100 | 1.965 | 1.587 | 1.256 | 0.968 | 0.778 | 0.539 | 0.49
12.5 | 80 | 1.564 | 1.244 | 0.967 | 0.73 | 0.521 | 0.49 | 0.49
16 | 63 | 1.2027 | 0.922 | 0.67875 | 0.518 | 0.49 | 0.49 | 0.49
20 | 50 | 0.904 | 0.659 | 0.507 | 0.49 | 0.49 | 0.49 | 0.49

## verf-rond (hidden)
Steelguard 651 - 60 minuten - ronde buis
Am/V | qa;cr kritieke staaltemperatuur [°C]
[m-1] | 400 | 450 | 500 | 550 | 600 | 650 | 700
50 | 0.904 | 0.659 | 0.507 | 0.49 | 0.49 | 0.49 | 0.49 | 60
60 | 1.149 | 0.872 | 0.632 | 0.49 | 0.49 | 0.49 | 0.49 | 70
70 | 1.364 | 1.072 | 0.819 | 0.602 | 0.49 | 0.49 | 0.49 | 80
80 | 1.564 | 1.244 | 0.967 | 0.73 | 0.521 | 0.49 | 0.49 | 90
90 | 1.765 | 1.415 | 1.111 | 0.849 | 0.659 | 0.49 | 0.49 | 100
100 | 1.965 | 1.587 | 1.256 | 0.968 | 0.778 | 0.539 | 0.49 | 110
110 | 2.156 | 1.758 | 1.4 | 1.087 | 0.889 | 0.656 | 0.49 | 120
120 | 2.258 | 1.93 | 1.545 | 1.206 | 1.001 | 0.772 | 0.49 | 130
130 | 2.361 | 2.101 | 1.689 | 1.325 | 1.112 | 0.887 | 0.551 | 140
140 | 2.463 | 2.223 | 1.834 | 1.444 | 1.223 | 0.994 | 0.649 | 150
150 | 2.566 | 2.326 | 1.978 | 1.563 | 1.334 | 1.101 | 0.747 | 160
160 | 2.669 | 2.43 | 2.122 | 1.682 | 1.446 | 1.208 | 0.846 | 170
170 | 2.771 | 2.534 | 2.239 | 1.801 | 1.557 | 1.315 | 0.944 | 180
180 | 2.874 | 2.637 | 2.349 | 1.92 | 1.668 | 1.421 | 1.042 | 190
190 | 2.977 | 2.741 | 2.46 | 2.039 | 1.779 | 1.528 | 1.14 | 200
200 | 3.079 | 2.845 | 2.571 | 2.159 | 1.891 | 1.635 | 1.239 | 210
210 | 3.249 | 2.949 | 2.682 | 2.288 | 2.002 | 1.742 | 1.337 | 220
220 | 3.544 | 3.052 | 2.792 | 2.418 | 2.113 | 1.849 | 1.435 | 230
230 | 3.772 | 3.41 | 2.981 | 2.579 | 2.363 | 2.049 | 1.534 | 240
240 | 3.861 | 3.495 | 3.076 | 2.649 | 2.434 | 2.15 | 1.632 | 250
250 | 3.95 | 3.579 | 3.169 | 2.719 | 2.505 | 2.224 | 1.73 | 260
260 | 4.039 | 3.663 | 3.253 | 2.789 | 2.576 | 2.298 | 1.828 | 270
270 | 4.128 | 3.747 | 3.337 | 2.859 | 2.646 | 2.372 | 1.927 | 280
280 | 4.216 | 3.831 | 3.422 | 2.929 | 2.717 | 2.446 | 2.025 | 290
290 | 4.549 | 3.915 | 3.506 | 2.999 | 2.788 | 2.52 | 2.123 | 300
300 | 4.992 | 3.999 | 3.59 | 3.069 | 2.858 | 2.594 | 2.203 | 325
325 | 6.097 | 4.21 | 3.801 | 3.337 | 3.035 | 2.779 | 2.402 | 350
350 | nvt | 5.535 | 4.011 | 3.699 | 3.265 | 2.964 | 2.601 | 375
375 | nvt | nvt | nvt | nvt | nvt | nvt | nvt | 400
400 | nvt | nvt | nvt | nvt | nvt | nvt | nvt | 425
425 | nvt | nvt | nvt | nvt | nvt | nvt | nvt | 450
450 | nvt | nvt | nvt | nvt | nvt | nvt | nvt | 450
Interpoleren: |  | Am/V [m-1] |  |  |  | 200
|  | qa;cr kritieke staaltemperatuur [°C] |  |  |  | 500
| 400 | 450 | 500 | 550 | 600 | 650 | 700
200 | 3.079 | 2.845 | 2.571 | 2.159 | 1.891 | 1.635 | 1.239
210 | 3.249 | 2.949 | 2.682 | 2.288 | 2.002 | 1.742 | 1.337
| 400 | 450 | 500 | 550 | 600 | 650 | 700
200 | 3.079 | 2.845 | 2.571 | 2.159 | 1.891 | 1.635 | 1.239
| 500 | 550
200 | 2.571 | 2.159
Resultaat: |  | 2.571

## verf-rechthoekig (hidden)
Steelguard 651 - 60 minuten - rechthoekige buis
Am/V | qa;cr kritieke staaltemperatuur [°C]
[m-1] | 400 | 450 | 500 | 550 | 600 | 650 | 700
50 | 0.508 | 0.464 | 0.464 | 0.464 | 0.464 | 0.464 | 0.464 | 60
60 | 0.714 | 0.466 | 0.464 | 0.464 | 0.464 | 0.464 | 0.464 | 70
70 | 0.904 | 0.611 | 0.464 | 0.464 | 0.464 | 0.464 | 0.464 | 80
80 | 1.087 | 0.753 | 0.548 | 0.464 | 0.464 | 0.464 | 0.464 | 90
90 | 1.27 | 0.894 | 0.66 | 0.485 | 0.464 | 0.464 | 0.464 | 100
100 | 1.452 | 1.035 | 0.773 | 0.591 | 0.464 | 0.464 | 0.464 | 110
110 | 1.635 | 1.177 | 0.885 | 0.691 | 0.505 | 0.464 | 0.464 | 120
120 | 1.818 | 1.318 | 0.997 | 0.787 | 0.597 | 0.464 | 0.464 | 130
130 | 2.001 | 1.459 | 1.109 | 0.882 | 0.676 | 0.473 | 0.464 | 140
140 | 2.183 | 1.601 | 1.221 | 0.978 | 0.754 | 0.57 | 0.464 | 150
150 | 2.359 | 1.742 | 1.334 | 1.074 | 0.833 | 0.654 | 0.464 | 160
160 | 2.535 | 1.883 | 1.446 | 1.169 | 0.912 | 0.729 | 0.47 | 170
170 | 2.711 | 2.025 | 1.558 | 1.265 | 0.991 | 0.803 | 0.563 | 180
180 | 2.887 | 2.168 | 1.67 | 1.361 | 1.069 | 0.878 | 0.635 | 190
190 | 3.063 | 2.362 | 1.782 | 1.456 | 1.148 | 0.952 | 0.706 | 200
200 | 3.234 | 2.556 | 1.895 | 1.552 | 1.227 | 1.027 | 0.778 | 210
210 | 3.398 | 2.75 | 2.007 | 1.648 | 1.306 | 1.102 | 0.849 | 220
220 | 3.472 | 2.944 | 2.119 | 1.743 | 1.384 | 1.176 | 0.921 | 230
230 | 3.546 | 3.137 | 2.365 | 1.839 | 1.463 | 1.251 | 0.992 | 240
240 | 3.62 | 3.298 | 2.58 | 1.934 | 1.542 | 1.325 | 1.063 | 250
250 | 3.694 | 3.384 | 2.706 | 2.03 | 1.621 | 1.4 | 1.135 | 260
260 | 3.768 | 3.47 | 2.833 | 2.126 | 1.699 | 1.474 | 1.206 | 270
270 | 3.842 | 3.556 | 2.96 | 2.278 | 1.778 | 1.549 | 1.278 | 280
280 | 3.916 | 3.642 | 3.087 | 2.434 | 1.857 | 1.623 | 1.349 | 290
290 | 3.99 | 3.728 | 3.205 | 2.589 | 1.936 | 1.698 | 1.421 | 300
300 | 4.064 | 3.813 | 3.314 | 2.745 | 2.014 | 1.773 | 1.492 | 325
325 | 4.249 | 4.028 | 3.586 | 3.133 | 2.385 | 1.959 | 1.671 | 350
350 | nvt | nvt | nvt | nvt | nvt | nvt | nvt | 375
375 | nvt | nvt | nvt | nvt | nvt | nvt | nvt | 400
400 | nvt | nvt | nvt | nvt | nvt | nvt | nvt | 425
425 | nvt | nvt | nvt | nvt | nvt | nvt | nvt | 450
450 | nvt | nvt | nvt | nvt | nvt | nvt | nvt | 450
Interpoleren: |  | Am/V [m-1] |  |  |  | 200
|  | qa;cr kritieke staaltemperatuur [°C] |  |  |  | 500
| 400 | 450 | 500 | 550 | 600 | 650 | 700
200 | 3.234 | 2.556 | 1.895 | 1.552 | 1.227 | 1.027 | 0.778
210 | 3.398 | 2.75 | 2.007 | 1.648 | 1.306 | 1.102 | 0.849
| 400 | 450 | 500 | 550 | 600 | 650 | 700
200 | 3.234 | 2.556 | 1.895 | 1.552 | 1.227 | 1.027 | 0.778
| 500 | 550
200 | 1.895 | 1.552
Resultaat: |  | 1.895

## database (hidden)
Profiel | Profielfactor
| Pcoating [m-1] |  | Pbox [m-1]
| 4-z. | 3-z. | 4-z. | 3-z.
HD 260 x 114 | 104.1517 | 86.1732 | 72.7375 | 54.759
HD 260 x 142 | 85.6383 | 70.9381 | 60.2432 | 45.5429
HD 260 x 172 | 71.6975 | 59.496 | 50.8094 | 38.6079
HD 260 x 225 | 56.2765 | 46.8203 | 40.4767 | 31.0205
HD 260 x 299 | 44.1214 | 36.8152 | 32.2212 | 24.915
HD 260 x 54,1 | 213.6884 | 175.9905 | 146.1517 | 108.4539
HD 260 x 68,2 | 170.906 | 140.9588 | 117.4852 | 87.538
HD 260 x 93 | 126.5401 | 104.5888 | 87.8049 | 65.8537
HD 320 x 127 | 109.7444 | 91.1504 | 76.855 | 58.261
HD 320 x 158 | 89.2775 | 74.2211 | 62.9091 | 47.8526
HD 320 x 198 | 72.4343 | 60.3067 | 51.4431 | 39.3155
HD 320 x 245 | 59.7872 | 49.8849 | 42.814 | 32.9116
HD 320 x 300 | 49.7725 | 41.5802 | 36.0146 | 27.8223
HD 320 x 368 | 41.7118 | 34.9009 | 30.4889 | 23.678
HD 320 x 451 | 35.1 | 29.4231 | 25.9465 | 20.2696
HD 320 x 74,2 | 183.9381 | 152.2182 | 127.0911 | 95.3712
HD 320 x 97,6 | 141.1657 | 117.0437 | 98.0961 | 73.9741
HD 360 x 134 | 125.4223 | 103.7942 | 84.9885 | 63.3604
HD 360 x 147 | 114.4278 | 94.7324 | 77.7172 | 58.0217
HD 360 x 162 | 104.6845 | 86.701 | 71.2552 | 53.2718
HD 360 x 179 | 95.1674 | 78.8261 | 64.9273 | 48.5859
HD 360 x 196 | 87.1457 | 72.205 | 59.6033 | 44.6625
HD 400 x 1086 | 20.0054 | 16.7292 | 14.7646 | 11.4884
HD 400 x 187 | 94.4503 | 77.9949 | 63.8858 | 47.4304
HD 400 x 216 | 82.2382 | 67.9368 | 55.8261 | 41.5248
HD 400 x 237 | 75.6507 | 62.5241 | 51.5094 | 38.3828
HD 400 x 262 | 68.6797 | 56.785 | 46.9212 | 35.0265
HD 400 x 287 | 63.0961 | 52.2026 | 43.2463 | 32.3528
HD 400 x 314 | 58.2845 | 48.2383 | 40.0848 | 30.0386
HD 400 x 347 | 53.169 | 44.0278 | 36.7003 | 27.5591
HD 400 x 382 | 48.6735 | 40.3376 | 33.7541 | 25.4183
HD 400 x 421 | 44.5853 | 36.9702 | 31.056 | 23.441
HD 400 x 463 | 41.06 | 34.0715 | 28.7343 | 21.7458
HD 400 x 509 | 37.7848 | 31.3745 | 26.566 | 20.1556
HD 400 x 551 | 35.2482 | 29.2885 | 24.8937 | 18.934
HD 400 x 592 | 33.0947 | 27.5177 | 23.474 | 17.8969
HD 400 x 634 | 31.2272 | 25.9795 | 22.2287 | 16.981
HD 400 x 677 | 29.5322 | 24.5752 | 21.1023 | 16.1453
HD 400 x 744 | 27.2878 | 22.7312 | 19.619 | 15.0624
HD 400 x 818 | 25.201 | 21.0124 | 18.2304 | 14.0418
HD 400 x 900 | 23.255 | 19.4088 | 16.9336 | 13.0875
HD 400 x 990 | 21.5655 | 18.0167 | 15.811 | 12.2622
HEA 100 | 264.3602
HEA 1000 | 89.2471
HEA 120 | 267.3648
HEA 140 | 252.8634
HEA 160 | 233.7412
HEA 180 | 226.346
HEA 200 | 211.048
HEA 220 | 195.0689
HEA 240 | 178.1658
HEA 260 | 170.906
HEA 280 | 164.7875
HEA 300 | 152.5531
HEA 320 | 141.1657
HEA 340 | 134.4578
HEA 360 | 128.4445
HEA 400 | 120.2461
HEA 450 | 112.94
HEA 500 | 106.7971
HEA 550 | 104.3006
HEA 600 | 101.9018
HEA 650 | 99.5973
HEA 700 | 96.1558
HEA 800 | 94.4105
HEA 900 | 90.367
HEAA 100 | 354.5745 | 290.456 | 244.9329 | 180.8144
HEAA 1000 | 108.3074 | 97.6768 | 90.0053 | 79.3747
HEAA 120 | 360.605 | 295.9223 | 246.8722 | 182.1896
HEAA 140 | 341.728 | 280.9222 | 232.7995 | 171.9936
HEAA 160 | 296.8398 | 244.1414 | 202.8891 | 150.1906
HEAA 180 | 278.7321 | 229.4594 | 189.9735 | 140.7008
HEAA 200 | 256.0765 | 210.7571 | 174.9328 | 129.6134
HEAA 220 | 242.3372 | 199.5866 | 165.1729 | 122.4222
HEAA 240 | 225.0822 | 185.331 | 153.7045 | 113.9534
HEAA 260 | 213.6884 | 175.9905 | 146.1517 | 108.4539
HEAA 280 | 204.1407 | 168.2545 | 139.4435 | 103.5573
HEAA 300 | 191.7319 | 157.9891 | 131.1471 | 97.4043
HEAA 320 | 183.9381 | 152.2182 | 127.0911 | 95.3712
HEAA 340 | 176.7758 | 146.9259 | 123.3797 | 93.5297
HEAA 360 | 170.1232 | 141.9827 | 119.8787 | 91.7381
HEAA 400 | 160.6356 | 135.1466 | 115.2103 | 89.7213
HEAA 450 | 156.1216 | 132.5103 | 114.1213 | 90.51
HEAA 500 | 151.7153 | 129.798 | 112.8014 | 90.884
HEAA 550 | 142.2846 | 122.6559 | 107.565 | 87.9364
HEAA 600 | 138.4662 | 120.18 | 106.1821 | 87.8959
HEAA 650 | 134.7676 | 117.6987 | 104.6895 | 87.6206
HEAA 700 | 129.2382 | 113.5263 | 101.6038 | 85.8919
HEAA 800 | 121.7698 | 108.0389 | 97.9469 | 84.2161
HEAA 900 | 113.3309 | 101.4368 | 92.7741 | 80.88
HEB 100 | 217.9274
HEB 1000 | 77.7535
HEB 120 | 201.8456
HEB 140 | 187.4933
HEB 160 | 169.2578
HEB 180 | 158.9617
HEB 200 | 147.423
HEB 220 | 139.5079
HEB 240 | 130.5788
HEB 260 | 126.5401
HEB 280 | 123.1533
HEB 300 | 116.1572
HEB 320 | 109.7444
HEB 340 | 105.8905
HEB 360 | 102.3428
HEB 400 | 97.4147
HEB 450 | 92.929
HEB 500 | 89.0323
HEB 550 | 87.5252
HEB 600 | 86.0374
HEB 650 | 84.573
HEB 700 | 82.2398
HEB 800 | 81.1997
HEB 900 | 78.4187
HEM 100 | 116.3493
HEM 1000 | 70.474
HEM 120 | 111.1943
HEM 140 | 106.4349
HEM 160 | 99.9726
HEM 180 | 96.1796
HEM 200 | 91.6427
HEM 220 | 88.4694
HEM 240 | 73.1489
HEM 260 | 71.6975
HEM 280 | 70.5265
HEM 300 | 60.4348
HEM 320 | 59.7872
HEM 340 | 60.2115
HEM 360 | 60.6524
HEM 400 | 61.5035
HEM 450 | 62.475
HEM 500 | 63.4232
HEM 550 | 64.3281
HEM 600 | 65.2164
HEM 650 | 66.0261
HEM 700 | 66.8284
HEM 800 | 67.9379
HEM 900 | 69.271
IPE 100 | 387.2651
IPE 120 | 359.7081
IPE 140 | 335.1891
IPE 160 | 309.8597
IPE 180 | 291.4518
IPE 200 | 269.6936
IPE 220 | 253.9962
IPE 240 | 235.669
IPE 270 | 226.5856
IPE 300 | 215.5741
IPE 330 | 200.3151
IPE 360 | 186.0459
IPE 400 | 173.6544
IPE 450 | 162.4301
IPE 500 | 150.9282
IPE 550 | 139.6111
IPE 600 | 129.1665
IPE 80 | 428.8875